## 설계 요약
자동차 복합재 부품 텐덤금형 사출실험 DOE — 고정측 20런 (4×4 @60℃ + 40℃ 4런) / 이동측 2² 내포 (4런)
텐덤금형, 고정측 1캐비티 + 이동측 1캐비티. 고정측: 핫러너 온도 4수준 × 사출속도 4수준(금형온도 60℃) 16런 + 금형온도 40℃ 추가 4런 = 20조건. 이동측: 핫러너 온도·사출속도 2수준(2²) 4런만 측정하며, 모두 고정측 런에 포함되어 추가 성형 없이 시편 측정만 추가된다.
1. 인자 및 수준
인자 | 수준 | 수준 수 | 코드값 | 비고
A. 핫러너 온도 (℃) | 210 / 223 / 237 / 250 | 4 | −1 / −⅓ / ⅓ / 1 | 핫러너 컨트롤러 설정, 두 파팅면 동일. 210–250℃를 정수로 등간격 근사(13·14·13℃). 승온·안정화 시간이 가장 긺 → 블록 인자
B. 금형온도 (℃) | 60 (주 설계 고정) / 40 (추가 4런) | 2 | 1 / −1 | 주 설계 16런은 60℃ 고정. 40℃는 핫러너 온도 4수준 × 사출속도 80 mm/s에서만 추가 실험. 고정측·이동측 온조기 동일 설정
C. 사출속도 (mm/s) | 20 / 40 / 60 / 80 | 4 | −1 / −⅓ / ⅓ / 1 | 두 파팅면 사출 프로파일 동일 설정. 변경 용이
2. 고정변수 (전 런 동일 설정)
고정변수 | 설정값 | 단위
보압 | 최고사출압의 100% | % | 사출 시 최고압을 기준으로 100% 설정
보압시간 | 6 | s
계량거리 | 86 | mm
V/P 전환 위치 | 36 | mm | 속도→압력 전환(스크루 위치)
냉각시간 | 60 | s
배럴온도 | 210 | ℃ | 핫러너 온도(인자 A)와 별개로 고정
노즐온도 | 215 | ℃
※ 고정변수는 20런 전체와 두 파팅면 모두 동일하게 유지. 값은 실험 담당자 지정(파란색).
3. 반응변수 (캐비티/시편 단위 측정)
반응변수 | 단위 / 형식 | 측정 단위 | 유형 | 비고
표면함침율 (핵심) | % (P1, P2, P3) | 캐비티당 3포인트 | 연속형 | P1–P3 측정 위치를 도면에 고정해 두고 모든 시편에서 동일 위치 측정. 분석은 3점 평균과 함께 3점 범위(불균일도)도 검토
인장강도 | MPa | 시편 1개/캐비티 | 연속형 | 시편 채취 위치 고정
버 발생 여부 | 발생 1 / 미발생 0 | 캐비티 | 이진형 | 반복 샷이 있으면 발생률(0–1)로 요약
코흘림 여부 | 발생 1 / 미발생 0 | 캐비티 (노즐/게이트) | 이진형 | 반복 샷이 있으면 발생률(0–1)로 요약
무게 | g | 캐비티 | 연속형 | 함침율·충전 상태의 보조 지표
4. 설계 구성
구성 | 조건 | 런 수 | 측정 파팅면 | 목적 / 추정 가능 효과
① 주 설계 | 핫러너 온도 4수준 × 사출속도 4수준, 금형온도 60℃ | 16 | 고정측 | 4×4 완전요인. 핫러너 온도(3 df)·사출속도(3 df) 주효과 + 교호작용(9 df). 무반복이므로 회귀모형(1·2차항 + 교호작용)으로 적합하고 나머지를 오차로 사용
② 추가 실험 | 핫러너 온도 4수준, 금형온도 40℃, 사출속도 80 mm/s | 4 | 고정측 | 같은 온도·속도의 60℃ 런과 짝 비교 → 금형온도 효과(1 df)와 금형온도×핫러너 온도 교호작용(3 df)을 속도 80 mm/s 조건에서 추정. 짝: 210℃→표준 17↔4, 223℃→표준 18↔8, 237℃→표준 19↔12, 250℃→표준 20↔16
③ 이동측 2² | 핫러너 온도 210/250 × 사출속도 20/80, 금형온도 60℃ | 4 | 이동측 (①의 꼭짓점 런에서 추가 측정) | 이동측 주효과 2개 + 교호작용 1개(3 df, 오차 df 0 → 반복 샷 부표본 또는 교호작용 풀링). 같은 런의 고정측과 파팅면 간 차이 비교
합계 | 사출조건 20개 | 20 런 / 24 시편 | 고정측 20 + 이동측 4 | 이동측 조건이 모두 고정측 런에 내포 → 추가 성형 런 0
5. 실험 노력 비교 (샷 1회 기준; 반복 샷 수만큼 비례)
항목 | 양측 모두 20런 측정 (비교 기준) | 본 설계 | 절감 | 산출 근거
사출조건 설정 횟수 (런 수) | 20 | 20 | 0% | 이동측 조건이 고정측 런에 내포되어 추가 런 없음
측정 시편 수 (캐비티 × 런) | 40 | 24 | 40% | 고정측 20 + 이동측 4
표면함침율 측정 포인트 수 | 120 | 72 | 40% | 시편 수 × 3포인트
인장시험 시편 수 | 40 | 24 | 40% | 시편당 1개
※ 파란색 숫자는 설계에서 산출한 입력값, 절감률은 수식. 비교 기준 = 고정측 20런 + 이동측 20런을 각각 측정하는 경우.
6. 실행순서 및 분석 시 유의사항
1) 실행순서: 주 설계 16런(금형온도 60℃)을 먼저 수행 — 핫러너 온도 오름차순 4블록(210→223→237→250, 승온·안정화 시간 절약), 블록 내 사출속도 순서는 무작위(난수 seed = 20260914). 이어서 금형온도를 40℃로 내리고 추가 4런을 핫러너 온도 내림차순(250→237→223→210)으로 수행한다(마지막 블록이 250℃이므로 온도 변경 1회 절약). 금형온도 변경 1회, 핫러너 온도 변경 6회. 표준순서 열을 함께 두었다.
2) 핫러너 온도·금형온도는 완전 무작위화되지 않은 제한 무작위화(분할구, split-plot) 구조이며, 추가 4런은 모두 실험 후반에 몰려 있어 금형온도 효과가 시간 추세(재료 로트·기계 상태 변화)와 혼입될 수 있다. 각 온도 블록 시작 시와 금형온도 변경 후에는 퍼지 샷으로 안정화를 확인한 뒤 시편을 채취하고, 가능하면 추가 4런은 주 설계와 같은 날·같은 재료 로트로 진행한다.
3) 매 런에서 두 파팅면은 동일 조건으로 성형된다(핫러너 온도·금형온도·사출속도 및 모든 고정변수를 양측 동일하게 설정). 이동측 성형품은 20런 모두 나오므로 런 번호를 표기해 보관하면 추후 이동측 분석 확장이 가능하다.
4) 선택 사항: 40℃ 추가 런 중 실행순서 17(250℃), 실행순서 20(210℃)의 이동측 시편도 측정하면(시편 2개 추가) 이동측에서도 금형온도 영향(40 vs 60, 속도 80 mm/s)을 확인할 수 있다.
5) 고정측 분석: ① 16런만으로 핫러너 온도·사출속도의 반응표면(2차 다항 + 교호작용)을 적합하고, ② 40℃ 4런은 짝 런과의 차이(60℃ − 40℃)로 금형온도 효과를 온도별로 확인한다. 20런을 한 모형에 넣을 때는 금형온도를 2수준 인자로 두고 금형온도×사출속도 항은 넣지 않는다(속도 80에서만 관측되므로 추정 불가).
6) 버 발생·코흘림은 이진 반응이므로 ANOVA 대신 (1) 반복 샷 발생률을 연속형으로 취급하거나 (2) 로지스틱 회귀(주효과 중심)로 분석한다. 발생이 특정 조건에 몰리면 주효과 그림만으로도 경향 파악이 가능하다.
7) 이동측을 측정한 4개 런에서는 두 파팅면이 동일 조건이므로 파팅면 간 차이(함침율·강도·무게)를 조건별로 직접 비교할 수 있다. 분석용 요약 시트에 고정측−이동측 차이 열과 금형온도 짝 비교 표를 두었다.
8) 데이터 기록표는 조건당 3샷 기준으로 행을 미리 만들어 두었다(고정측 20×3 + 이동측 4×3 = 72행). 샷 수가 다르면 행을 추가/삭제하면 되고, 분석용 요약은 런·파팅면 기준으로 자동 평균한다.

## 실험계획표
자동차 복합재 부품 텐덤금형 사출실험 계획표 — 실행순서 기준 (고정측 20런 / 이동측 4런 내포)
매 런 두 파팅면(고정측 1캐비티, 이동측 1캐비티) 동일 조건으로 성형. 노란색 행(이동측 측정 = O, M1–M4)은 이동측 시편도 측정. 보라색 행은 금형온도 40℃ 추가 런. 연노랑 셀은 실험 중 기록.
고정 조건(전 런 동일): 보압 최고사출압의 100% · 보압시간 6 s · 계량거리 86 mm · V/P 전환 36 mm · 냉각시간 60 s · 배럴온도 210 ℃ · 노즐온도 215 ℃
실행 순서 | 표준 순서 | 블록 (핫러너) | 구분 | 핫러너 온도 (℃) | 금형온도 (℃) | 사출속도 (mm/s) | A 코드 | B 코드 | C 코드 | 고정측 캐비티 측정 | 이동측 캐비티 측정 | 이동측 런번호 | 실시 일시 | 샷 카운터 (시작–끝) | 비고
1 | 1 | 1 | 주 설계 | 210 | 60 | 20 | -1 | 1 | -1 | O | O | M1 |  |  | 이동측 2² 꼭짓점 M1
2 | 2 | 1 | 주 설계 | 210 | 60 | 40 | -1 | 1 | -0.3333 | O | – | –
3 | 3 | 1 | 주 설계 | 210 | 60 | 60 | -1 | 1 | 0.3333 | O | – | –
4 | 4 | 1 | 주 설계 | 210 | 60 | 80 | -1 | 1 | 1 | O | O | M3 |  |  | 이동측 2² 꼭짓점 M3
5 | 6 | 2 | 주 설계 | 223 | 60 | 40 | -0.3333 | 1 | -0.3333 | O | – | –
6 | 5 | 2 | 주 설계 | 223 | 60 | 20 | -0.3333 | 1 | -1 | O | – | –
7 | 8 | 2 | 주 설계 | 223 | 60 | 80 | -0.3333 | 1 | 1 | O | – | –
8 | 7 | 2 | 주 설계 | 223 | 60 | 60 | -0.3333 | 1 | 0.3333 | O | – | –
9 | 9 | 3 | 주 설계 | 237 | 60 | 20 | 0.3333 | 1 | -1 | O | – | –
10 | 10 | 3 | 주 설계 | 237 | 60 | 40 | 0.3333 | 1 | -0.3333 | O | – | –
11 | 12 | 3 | 주 설계 | 237 | 60 | 80 | 0.3333 | 1 | 1 | O | – | –
12 | 11 | 3 | 주 설계 | 237 | 60 | 60 | 0.3333 | 1 | 0.3333 | O | – | –
13 | 13 | 4 | 주 설계 | 250 | 60 | 20 | 1 | 1 | -1 | O | O | M2 |  |  | 이동측 2² 꼭짓점 M2
14 | 16 | 4 | 주 설계 | 250 | 60 | 80 | 1 | 1 | 1 | O | O | M4 |  |  | 이동측 2² 꼭짓점 M4
15 | 15 | 4 | 주 설계 | 250 | 60 | 60 | 1 | 1 | 0.3333 | O | – | –
16 | 14 | 4 | 주 설계 | 250 | 60 | 40 | 1 | 1 | -0.3333 | O | – | –
17 | 20 | 4 | 추가 (40℃) | 250 | 40 | 80 | 1 | -1 | 1 | O | – | – |  |  | 40℃ 추가 런 · 짝 = 실행순서 14 · 선택: 이동측 측정
18 | 19 | 3 | 추가 (40℃) | 237 | 40 | 80 | 0.3333 | -1 | 1 | O | – | – |  |  | 40℃ 추가 런 · 짝 = 실행순서 11
19 | 18 | 2 | 추가 (40℃) | 223 | 40 | 80 | -0.3333 | -1 | 1 | O | – | – |  |  | 40℃ 추가 런 · 짝 = 실행순서 7
20 | 17 | 1 | 추가 (40℃) | 210 | 40 | 80 | -1 | -1 | 1 | O | – | – |  |  | 40℃ 추가 런 · 짝 = 실행순서 4 · 선택: 이동측 측정
고정측 측정 런 수 |  |  |  | 20
이동측 측정 런 수 |  |  |  | 4
금형온도 40℃ 런 수 |  |  |  | 4
총 측정 시편 수 (샷 1회 기준) |  |  |  | 24
범례: 파란/녹색/주황/회색 배경 = 핫러너 온도 블록 1/2/3/4(60℃ 주 설계, 실행순서 1–16), 보라 = 금형온도 40℃ 추가 런(실행순서 17–20, 온도 내림차순), 노랑 = 이동측 측정 런(2² 꼭짓점), 연노랑 셀 = 실험 중 기록 입력. 실행순서 난수 seed 20260914.

## 이동측 2² 설계
이동측 캐비티 2² 완전요인 설계 — 고정측 주 설계(60℃)에 내포된 4개 꼭짓점 런
인자: 핫러너 온도(210/250℃), 사출속도(20/80 mm/s). 금형온도 60℃ 고정. 아래 4런은 모두 실험계획표의 런과 동일 조건이며, 해당 런에서 이동측 시편을 추가 측정한다.
이동측 런번호 | 대응 실행순서 | 대응 표준순서 | 핫러너 온도 (℃) | 금형온도 (℃) | 사출속도 (mm/s) | A 코드 | C 코드 | 핫러너 블록 | 비고
M1 | 1 | 1 | 210 | 60 | 20 | -1 | -1 | 1 | 2² 표준순서(Yates) 1
M2 | 13 | 13 | 250 | 60 | 20 | 1 | -1 | 4 | 2² 표준순서(Yates) 2
M3 | 4 | 4 | 210 | 60 | 80 | -1 | 1 | 1 | 2² 표준순서(Yates) 3
M4 | 14 | 16 | 250 | 60 | 80 | 1 | 1 | 4 | 2² 표준순서(Yates) 4
균형 확인 (각 수준 2런)
핫러너 온도 | 210 | 2 | 250 | 2
사출속도 | 20 | 2 | 80 | 2
선택 추가 측정 (금형온도 영향 확인용, 40℃ 런)
구분 | 대응 실행순서 | 대응 표준순서 | 핫러너 온도 (℃) | 금형온도 (℃) | 사출속도 (mm/s) | A 코드 | C 코드 | 핫러너 블록 | 비고
옵션 1 | 17 | 20 | 250 | 40 | 80 | 1 | 1 | 4 | 60℃ 런 M4(같은 온도·속도)과 비교
옵션 2 | 20 | 17 | 210 | 40 | 80 | -1 | 1 | 1 | 60℃ 런 M3(같은 온도·속도)과 비교
추정 가능 효과: A(핫러너 온도), C(사출속도) 주효과와 AC 교호작용 (3 자유도, 오차 자유도 0). 반복 샷을 부표본으로 두고 혼합모형으로 분석하거나, 교호작용을 오차로 풀링해 주효과만 검정. 선택 측정 2런을 더하면 금형온도 40 vs 60 비교(속도 80)가 추가된다.

## 데이터 기록표
데이터 기록표 — 런 × 파팅면 × 샷 (조건당 3샷 기준)
노란색 셀에 측정값 입력: 표면함침율 P1–P3(%), 인장강도(MPa), 버 발생·코흘림(발생 1 / 미발생 0), 무게(g). 함침율 평균·범위는 수식. "예시" 행은 입력 형식 참고용(집계에서 제외)이며, 샷 수가 다르면 행을 추가/삭제한다. 선택 측정(40℃ 런 이동측)을 하면 해당 런 아래에 이동측 행을 추가한다.
실행 순서 | 파팅면 | 샷 | 핫러너 온도 (℃) | 금형온도 (℃) | 사출속도 (mm/s) | 함침율 P1 (%) | 함침율 P2 (%) | 함침율 P3 (%) | 함침율 평균 (%) | 함침율 범위 (%p) | 인장강도 (MPa) | 버 발생 (1/0) | 코흘림 (1/0) | 무게 (g) | 비고
예시 | 고정측 | 1 | 210 | 60 | 20 | 93.2 | 91.8 | 94.5 | 93.16667 | 2.7 | 85.3 | 0 | 1 | 152.4
↓ 실제 기록
1 | 고정측 | 943 | 210 | 60 | 20 | 95.55817 | 87.51373 | 75.8194 | 86.2971 | 19.73877 |  | 0 | 0 | 76.4 | 보압 55
1 | 고정측 | 945 | 210 | 60 | 20 | 98.00262 | 94.84253 | 67.76581 | 86.87032 | 30.23682 |  | 0 | 0 | 76.45
1 | 고정측 | 947 | 210 | 60 | 20 | 99.48273 | 95.90302 | 87.23907 | 94.20827 | 12.24365 |  | 0 | 0 | 76.5
1 | 이동측 | 954 | 210 | 60 | 20 | 62.35962 | 91.0141 | 96.68579 | 83.35317 | 34.32617 |  | 0 | 0 | 76.38
1 | 이동측 | 956 | 210 | 60 | 20 | 96.73767 | 94.40613 | 60.36224 | 83.83535 | 36.37543 |  | 0 | 0 | 76.41
1 | 이동측 | 958 | 210 | 60 | 20 | 73.07129 | 97.53418 | 97.36176 | 89.32241 | 24.46289 |  | 0 | 0 | 76.39
2 | 고정측 | 965 | 210 | 60 | 40 | 98.37036 | 96.64764 | 64.60724 | 86.54175 | 33.76312 |  | 0 | 0 | 77.55 | 보압 70
2 | 고정측 | 967 | 210 | 60 | 40 | 99.03259 | 96.64001 | 64.62402 | 86.76554 | 34.40857 |  | 0 | 0 | 77.6
2 | 고정측 | 969 | 210 | 60 | 40 | 93.48907 | 95.66803 | 90.55023 | 93.23578 | 5.117798 |  | 0 | 0 | 77.52
3 | 고정측 | 975 | 210 | 60 | 60 | 96.0968 | 96.78345 | 91.9693 | 94.94985 | 4.814148 |  | 0 | 0 | 79.09 | 보압 85
3 | 고정측 | 977 | 210 | 60 | 60 | 98.02704 | 96.63086 | 95.26062 | 96.63951 | 2.766418 |  | 0 | 0 | 79.46
3 | 고정측 | 979 | 210 | 60 | 60 | 97.65625 | 96.62018 | 96.79413 | 97.02352 | 1.036072 |  | 0 | 0 | 79.25
4 | 고정측 | 991 | 210 | 60 | 80 | 96.51337 | 96.29211 | 97.31445 | 96.70664 | 1.022339 |  | 1 | 0 | 82.13 | 보압 95
4 | 고정측 | 993 | 210 | 60 | 80 | 97.49298 | 96.45691 | 96.2204 | 96.72343 | 1.272583 |  | 1 | 0 | 82.59
4 | 고정측 | 995 | 210 | 60 | 80 | 96.16394 | 95.96252 | 96.10901 | 96.07849 | 0.201416 |  | 1 | 0 | 82.5
4 | 이동측 | 1000 | 210 | 60 | 80 | 90.53345 | 98.93646 | 97.58911 | 95.68634 | 8.403015 |  | 1 | 0 | 81.96
4 | 이동측 | 1002 | 210 | 60 | 80 | 97.17407 | 96.1441 | 95.29114 | 96.2031 | 1.882935 |  | 1 | 0 | 81.96
4 | 이동측 | 1004 | 210 | 60 | 80 | 96.94366 | 96.31042 | 95.97473 | 96.40961 | 0.9689331 |  | 1 | 0 | 81.82
5 | 고정측 | 1017 | 223 | 60 | 40 | 98.01483 | 96.63849 | 87.00562 | 93.88631 | 11.00922 |  | 0 | 0 | 76.9 | 보압 60
5 | 고정측 | 1019 | 223 | 60 | 40 | 97.63184 | 95.33081 | 91.2262 | 94.72961 | 6.40564 |  | 0 | 0 | 76.81
5 | 고정측 | 1021 | 223 | 60 | 40 | 99.00055 | 96.61407 | 73.76251 | 89.79238 | 25.23804 |  | 0 | 0 | 76.83
6 | 고정측 | 1027 | 223 | 60 | 20 | 96.56982 | 92.59644 | 85.16846 | 91.44491 | 11.40137 |  | 0 | 0 | 76.2 | 보압 50
6 | 고정측 | 1029 | 223 | 60 | 20 | 97.52655 | 96.05865 | 57.64771 | 83.7443 | 39.87885 |  | 0 | 0 | 76.25
6 | 고정측 | 1031 | 223 | 60 | 20 | 95.90302 | 94.84558 | 69.51294 | 86.75385 | 26.39008 |  | 0 | 0 | 76.27
7 | 고정측 | 1037 | 223 | 60 | 80 | 96.78802 | 97.20154 | 94.12994 | 96.03984 | 3.071594 |  | 0 | 0 | 78.48 | 보압 80
7 | 고정측 | 1039 | 223 | 60 | 80 | 97.19086 | 96.89178 | 93.26171875 | 95.78145 | 3.929138 |  | 0 | 0 | 78.38
7 | 고정측 | 1041 | 223 | 60 | 80 | 95.7077 | 96.33026 | 95.79315 | 95.94371 | 0.6225586 |  | 0 | 0 | 79.06
8 | 고정측 | 1051 | 223 | 60 | 60 | 96.45844 | 96.24329 | 95.64667 | 96.11613 | 0.8117676 |  | 0 | 0 | 77.29 | 보압 70
8 | 고정측 | 1053 | 223 | 60 | 60 | 96.14716 | 97.22443 | 96.99554 | 96.78904 | 1.077271 |  | 0 | 0 | 77.34
8 | 고정측 | 1055 | 223 | 60 | 60 | 95.47272 | 98.08197 | 96.71021 | 96.75496 | 2.609253 |  | 0 | 0 | 77.3
9 | 고정측 | 1063 | 237 | 60 | 20 | 97.00317 | 88.47046 | 89.85748 | 91.77704 | 8.532715 |  | 0 | 0 | 75.53 | 보압 40
9 | 고정측 | 1065 | 237 | 60 | 20 | 95.02563 | 93.33191 | 71.18835 | 86.5153 | 23.83728 |  | 0 | 0 | 75.43
9 | 고정측 | 1067 | 237 | 60 | 20 | 95.73212 | 95.45288 | 90.11688 | 93.76729 | 5.615234375 |  | 0 | 0 | 75.53
10 | 고정측 | 1073 | 237 | 60 | 40 | 98.45428 | 97.99652 | 93.65234375 | 96.70105 | 4.801941 |  | 0 | 0 | 76.08 | 보압 55
10 | 고정측 | 1075 | 237 | 60 | 40 | 96.71021 | 96.4325 | 96.87653 | 96.67308 | 0.4440308 |  | 0 | 0 | 76.02
10 | 고정측 | 1077 | 237 | 60 | 40 | 96.75751 | 96.18988 | 88.79852 | 93.9153 | 7.958984375 |  | 0 | 0 | 76.05
11 | 고정측 | 1093 | 237 | 60 | 80 | 97.50519 | 97.7066 | 97.46399 | 97.55859375 | 0.2426147 |  | 0 | 0 | 76.99 | 보압 70
11 | 고정측 | 1085 | 237 | 60 | 80 | 97.75085 | 96.97876 | 96.08307 | 96.93756 | 1.667786 |  | 0 | 0 | 76.81
11 | 고정측 | 1087 | 237 | 60 | 80 | 96.70868 | 96.59119 | 96.68732 | 96.66239 | 0.1174927 |  | 0 | 0 | 76.9
12 | 고정측 | 1097 | 237 | 60 | 60 | 98.56567 | 97.4472 | 96.97723 | 97.66337 | 1.58844 |  | 0 | 0 | 76.65 | 보압 65
12 | 고정측 | 1099 | 237 | 60 | 60 | 96.98944 | 97.65472 | 96.64154 | 97.09524 | 1.013184 |  | 0 | 0 | 76.6
12 | 고정측 | 1101 | 237 | 60 | 60 | 96.68274 | 97.21985 | 96.08307 | 96.66189 | 1.13678 |  | 0 | 0 | 76.46
13 | 고정측 | 1113 | 250 | 60 | 20 | 96.91315 | 93.97583 | 91.45813 | 94.1157 | 5.455017 |  | 0 | 0 | 75.3 | 보압 40
13 | 고정측 | 1115 | 250 | 60 | 20 | 96.40656 | 93.67981 | 88.40637 | 92.83091 | 8.000183 |  | 0 | 0 | 75.26
13 | 고정측 | 1117 | 250 | 60 | 20 | 95.39795 | 93.82324 | 81.18439 | 90.13519 | 14.21356 |  | 0 | 0 | 75.26
13 | 이동측 | 1120 | 250 | 60 | 20 | 93.36395 | 97.25037 | 98.44971 | 96.35468 | 5.085754 |  | 0 | 0 | 75.06
13 | 이동측 | 1122 | 250 | 60 | 20 | 91.31927 | 93.85223 | 97.11151 | 94.09434 | 5.792236 |  | 0 | 0 | 75.22
13 | 이동측 | 1124 | 250 | 60 | 20 | 92.94891 | 94.79828 | 96.63849 | 94.79523 | 3.689575 |  | 0 | 0 | 75.22
14 | 고정측 | 1129 | 250 | 60 | 80 | 96.521 | 95.99152 | 95.92438 | 96.14563 | 0.5966187 |  | 0 | 0 | 76.47 | 보압 65
14 | 고정측 | 1131 | 250 | 60 | 80 | 96.77429 | 97.7478 | 96.82007 | 97.11405 | 0.9735107 |  | 0 | 0 | 76.04
14 | 고정측 | 1133 | 250 | 60 | 80 | 95.3476 | 97.33887 | 94.6167 | 95.76772 | 2.722168 |  | 0 | 0 | 76.14
14 | 이동측 | 1136 | 250 | 60 | 80 | [6 empty] | 0 | 0 | 76.11
14 | 이동측 | 1138 | 250 | 60 | 80 | [6 empty] | 0 | 0 | 76.09
14 | 이동측 | 1140 | 250 | 60 | 80 | [6 empty] | 0 | 0 | 76.11
15 | 고정측 | 1143 | 250 | 60 | 60 | 98.03467 | 97.47772 | 93.82019 | 96.44419 | 4.214478 |  | 0 | 0 | 76.05 | 보압 60
15 | 고정측 | 1145 | 250 | 60 | 60 | 97.93854 | 97.13135 | 94.68842 | 96.5861 | 3.250122 |  | 0 | 0 | 75.9
15 | 고정측 | 1147 | 250 | 60 | 60 | 97.99652 | 97.34955 | 96.84753 | 97.39787 | 1.148987 |  | 0 | 0 | 75.95
16 | 고정측 | 1153 | 250 | 60 | 40 | 99.30267 | 98.38257 | 94.27795 | 97.32107 | 5.024719 |  | 0 | 0 | 75.53 | 보압 50 #1155: B 모델 예측 직사각형 · 547px
16 | 고정측 | 1155 | 250 | 60 | 40 | 96.84906 | 96.77277 | 92.73834 | 95.45339 | 4.110718 |  | 0 | 0 | 75.62
16 | 고정측 | 1157 | 250 | 60 | 40 | 98.03314 | 97.2168 | 93.46619 | 96.23871 | 4.566956 |  | 0 | 0 | 75.68
17 | 고정측 | 1211 | 250 | 40 | 80 | 97.70966 | 97.36481 | 96.42487 | 97.16644 | 1.28479 |  | 0 | 0 | 77.15 | 보압 65
17 | 고정측 | 1213 | 250 | 40 | 80 | 96.83685 | 96.51794 | 95.95184 | 96.43555 | 0.8850098 |  | 0 | 0 | 77.1
17 | 고정측 | 1215 | 250 | 40 | 80 | 97.07489 | 96.76514 | 95.63293 | 96.49099 | 1.441956 |  | 0 | 0 | 77.01
18 | 고정측 | 1199 | 237 | 40 | 80 | 96.90552 | 96.72852 | 97.14661 | 96.92688 | 0.4180908 |  | 0 | 0 | 78.27 | 보압 75
18 | 고정측 | 1201 | 237 | 40 | 80 | 96.71173 | 97.13745 | 95.94116 | 96.59678 | 1.196289 |  | 0 | 0 | 78.17
18 | 고정측 | 1203 | 237 | 40 | 80 | 98.3429 | 96.49506 | 95.67719 | 96.83838 | 2.66571 |  | 0 | 0 | 78.23
19 | 고정측 | 1187 | 223 | 40 | 80 | 97.00928 | 96.19293 | 95.94727 | 96.38316 | 1.062012 |  | 1 | 0 | 79.9 | 보압 85
19 | 고정측 | 1189 | 223 | 40 | 80 | 97.43347 | 96.73462 | 95.77789 | 96.64866 | 1.655579 |  | 1 | 0 | 79.99
19 | 고정측 | 1191 | 223 | 40 | 80 | 96.82617 | 95.67871 | 96.21429 | 96.23973 | 1.147461 |  | 1 | 0 | 79.93
20 | 고정측 | 1173 | 210 | 40 | 80 | 97.49298 | 96.09375 | 95.75653 | 96.44775 | 1.73645 |  | 1 | 0 | 81.78 | 보압 95
20 | 고정측 | 1175 | 210 | 40 | 80 | 98.16437 | 97.47314 | 95.07599 | 96.9045 | 3.088379 |  | 1 | 0 | 81.95
20 | 고정측 | 1177 | 210 | 40 | 80 | 97.48535 | 97.05505 | 92.84058 | 95.79366 | 4.644775 |  | 1 | 0 | 81.76
입력 확인 | 함침율 입력 셀 |  | 207 | / 216
| 인장강도 입력 셀 |  | 0 | / 72

## 분석용 요약
분석용 요약 — 런 × 파팅면 (반복 샷 평균, 데이터 기록표에서 자동 집계)
행 1개 = 런 1개 × 파팅면 1개 (고정측 20행 + 이동측 4행 = 24행). 이진 반응은 발생률(0–1). 통계 소프트웨어에는 A~K열(설계)과 M~R열(반응)을 그대로 복사해 사용. 파팅면 차이 열은 이동측 측정 런에서만 계산.
실행 순서 | 표준 순서 | 파팅면 | 설계 역할 | 핫러너 온도 (℃) | 금형온도 (℃) | 사출속도 (mm/s) | A 코드 | B 코드 | C 코드 | 블록 | 샷 수 (함침율 입력) | 함침율 평균 (%) | 함침율 3점 범위 평균 (%p) | 인장강도 평균 (MPa) | 버 발생률 | 코흘림 발생률 | 무게 평균 (g) | 파팅면 차이 함침율 (%p) | 파팅면 차이 인장강도 (MPa) | 파팅면 차이 무게 (g)
1 | 1 | 고정측 | 4×4 + 2² 꼭짓점 | 210 | 60 | 20 | -1 | 1 | -1 | 1 | 3 | 89.12523 | 20.73975 |  | 0 | 0 | 76.45
1 | 1 | 이동측 | 2² M1 | 210 | 60 | 20 | -1 | 1 | -1 | 1 | 3 | 85.50364 | 31.7215 |  | 0 | 0 | 76.39333 | 3.621589 |  | 0.05666667
2 | 2 | 고정측 | 4×4 | 210 | 60 | 40 | -1 | 1 | -0.3333 | 1 | 3 | 88.84769 | 24.42983 |  | 0 | 0 | 77.55667
3 | 3 | 고정측 | 4×4 | 210 | 60 | 60 | -1 | 1 | 0.3333 | 1 | 3 | 96.20429 | 2.872213 |  | 0 | 0 | 79.26667
4 | 4 | 고정측 | 4×4 + 2² 꼭짓점 | 210 | 60 | 80 | -1 | 1 | 1 | 1 | 3 | 96.50286 | 0.8321126 |  | 1 | 0 | 82.40667
4 | 4 | 이동측 | 2² M3 | 210 | 60 | 80 | -1 | 1 | 1 | 1 | 3 | 96.09968 | 3.751628 |  | 1 | 0 | 81.91333 | 0.4031711 |  | 0.4933333
5 | 6 | 고정측 | 4×4 | 223 | 60 | 40 | -0.3333 | 1 | -0.3333 | 2 | 3 | 92.80277 | 14.21763 |  | 0 | 0 | 76.84667
6 | 5 | 고정측 | 4×4 | 223 | 60 | 20 | -0.3333 | 1 | -1 | 2 | 3 | 87.31435 | 25.8901 |  | 0 | 0 | 76.24
7 | 8 | 고정측 | 4×4 | 223 | 60 | 80 | -0.3333 | 1 | 1 | 2 | 3 | 95.92166 | 2.541097 |  | 0 | 0 | 78.64
8 | 7 | 고정측 | 4×4 | 223 | 60 | 60 | -0.3333 | 1 | 0.3333 | 2 | 3 | 96.55338 | 1.49943 |  | 0 | 0 | 77.31
9 | 9 | 고정측 | 4×4 | 237 | 60 | 20 | 0.3333 | 1 | -1 | 3 | 3 | 90.68654 | 12.66174 |  | 0 | 0 | 75.49667
10 | 10 | 고정측 | 4×4 | 237 | 60 | 40 | 0.3333 | 1 | -0.3333 | 3 | 3 | 95.76314 | 4.401652 |  | 0 | 0 | 76.05
11 | 12 | 고정측 | 4×4 | 237 | 60 | 80 | 0.3333 | 1 | 1 | 3 | 3 | 97.05285 | 0.6759644 |  | 0 | 0 | 76.9
12 | 11 | 고정측 | 4×4 | 237 | 60 | 60 | 0.3333 | 1 | 0.3333 | 3 | 3 | 97.14016 | 1.246134 |  | 0 | 0 | 76.57
13 | 13 | 고정측 | 4×4 + 2² 꼭짓점 | 250 | 60 | 20 | 1 | 1 | -1 | 4 | 3 | 92.3606 | 9.222921 |  | 0 | 0 | 75.27333
13 | 13 | 이동측 | 2² M2 | 250 | 60 | 20 | 1 | 1 | -1 | 4 | 3 | 95.08141 | 4.855855 |  | 0 | 0 | 75.16667 | -2.720812 |  | 0.1066667
14 | 16 | 고정측 | 4×4 + 2² 꼭짓점 | 250 | 60 | 80 | 1 | 1 | 1 | 4 | 3 | 96.34247 | 1.430766 |  | 0 | 0 | 76.21667
14 | 16 | 이동측 | 2² M4 | 250 | 60 | 80 | 1 | 1 | 1 | 4 | 0 |  |  |  | 0 | 0 | 76.10333 |  |  | 0.1133333
15 | 15 | 고정측 | 4×4 | 250 | 60 | 60 | 1 | 1 | 0.3333 | 4 | 3 | 96.80939 | 2.871195 |  | 0 | 0 | 75.96667
16 | 14 | 고정측 | 4×4 | 250 | 60 | 40 | 1 | 1 | -0.3333 | 4 | 3 | 96.33772 | 4.567464 |  | 0 | 0 | 75.61
17 | 20 | 고정측 | 40℃ 추가 | 250 | 40 | 80 | 1 | -1 | 1 | 4 | 3 | 96.69766 | 1.203918 |  | 0 | 0 | 77.08667
18 | 19 | 고정측 | 40℃ 추가 | 237 | 40 | 80 | 0.3333 | -1 | 1 | 3 | 3 | 96.78735 | 1.426697 |  | 0 | 0 | 78.22333
19 | 18 | 고정측 | 40℃ 추가 | 223 | 40 | 80 | -0.3333 | -1 | 1 | 2 | 3 | 96.42385 | 1.28835 |  | 1 | 0 | 79.94
20 | 17 | 고정측 | 40℃ 추가 | 210 | 40 | 80 | -1 | -1 | 1 | 1 | 3 | 96.38197 | 3.156535 |  | 1 | 0 | 81.83
행 수 확인 |  | 24 | / 24
※ 함침율 3점 범위 평균 = 각 시편의 (P1–P3 최대 − 최소)를 샷 평균한 값(시편 내 불균일도). 파팅면 차이 = 고정측 − 이동측 (이동측 행에 표시).
금형온도 짝 비교 (고정측, 사출속도 80 mm/s): 60℃ 런 − 40℃ 런
핫러너 온도 (℃) | 60℃ 런 (실행순서) | 40℃ 런 (실행순서) | 함침율 60℃ (%) | 함침율 40℃ (%) | Δ함침율 (60−40, %p) | 인장 60℃ (MPa) | 인장 40℃ (MPa) | Δ인장 (MPa) | 무게 60℃ (g) | 무게 40℃ (g) | Δ무게 (g)
210 | 4 | 20 | 96.50286 | 96.38197 | 0.1208835 |  |  |  | 82.40667 | 81.83 | 0.5766667
223 | 7 | 19 | 95.92166 | 96.42385 | -0.5021837 |  |  |  | 78.64 | 79.94 | -1.3
237 | 11 | 18 | 97.05285 | 96.78735 | 0.2655029 |  |  |  | 76.9 | 78.22333 | -1.323333
250 | 14 | 17 | 96.34247 | 96.69766 | -0.3551907 |  |  |  | 76.21667 | 77.08667 | -0.87
※ 4개 Δ값의 평균이 금형온도 주효과(속도 80 조건), Δ값이 온도에 따라 달라지면 금형온도×핫러너 온도 교호작용의 징후.